## SSR500カラー見本
RP２３００ クリヤー対応ストレッチ糸（レギュラーパワー） 参考カラー見本 Pu２０d×Ny３０ｄ500g乱巻 色合わせが簡単・ ロスを低減 ３６ｄ／４０dtex
色 番 | カラー名 | 参考カラー | 色 番 番 | カラー名 | 参考カラ―
R-1 | クリアー（透明） |  | R-10 | カーキグリーン
R-2 | ピンク |  | R-11 R-11 | Dグリーン
R-3 R-3 | レッド |  | R-12 | グレー
R-4 | ワイン |  | R-13 | ネイビー
R-5 | Dエンジ |  | R-14 | ブラック(BK)
R-6 | パープル |  | R-15 | Dパープル
R-7 | Mベージュ |  | R-16 | ブルー
R-8 | ブラウン |  | R-17 | オレンジ
R-9 | Dブラウン |  |  |  | ↑ 色が暗いですが普通のオレンジ です。
※パソコンで作成したRGBカラーですので、多少の色ブレ等ございますが、ご了承下さい。 ※プリントアウトしたカラー（CMYK)は、大幅にブレますので使用しないで下さい。 ※クリヤーとカラーでは、フィラメント数や染色条件が異なりますので、全面編込み等の場合は、 それぞれ縮率データを取ってのご使用をお勧め致しております。
㈱ニットマテリアル TEL055-237-3309 FAX055-237-8344

## 詳細説明 (hidden)
ＳＳＲ５００ ソフトシャーリングヤーン（薄地のシャーリング加工に最適）
使用用途 縫製用（シャーリング加工及びスモッキング加工） 特徴 強度・風合い・安定性に優れ、充実のカラーバリエーションが魅力です。
巻量 １５０ｇ巻き 芯糸 ポリウレタン５６０ｄ トータルデニール（緊張状態） ３６０ｄ 伸度 約３．２倍
メーター数 約１０５０ｍ（弛緩状態） 約３３００ｍ（緊張状態） 混率（緊張状態）ナイロン５６％ ポリウレタン４４％
【使用方法】
※ミシン及び刺繍機等で使用される場合、下糸にご使用下さい。
※横編機等で使用される場合は、プレーティングで裏側に編込んで下さい。
※縫製及び編込み後、必ず熱セット又は、浮かしアイロンでスチームをかけて下さい。（温度設定 １００～１２０℃厳守 ５～１０秒）
【取扱い注意】
※糸が解けて落ちやすいので、袋に入れた状態、又はネット等をかけてご使用をお勧め致します。
※高温熱セット（温熱１２０℃以上）はお避け下さい。
※直接アイロンを当てる場合は、当て布をして下さい。
※伸縮性がある為、多少の乱寸が出る事があります。
※裸糸の状態で長期保管されたものと混ぜて使わないで下さい。
※必ず袋に入れた状態で保管して下さい。
※次のような場所には保管しないで下さい。
・直射日光や蛍光灯に隣接する場所 ・湯煙、排出ガスの当たる場所 ・高温、多湿の場所
※染色加工等について
・塩素系漂白剤は使用しないで下さい。 ・後染めは避けて下さい。
※ドライクリーニングは通常条件でお願い致します。
※乾燥は必ず陰干とし、直射日光は避けて下さい。
※別注色は５ｋｇより承っております。ＷＳダスリーorシエルビーノのカラー（３０５色）より対応致します。その他のカラーも対応可能です。
５～１０ｋｇ未満はチャージアップになります。 １０ｋｇ以上は通常価格にて承ります。